## Dichtungswerkstoffe (Auswahl)
Bezeichnung DIN ISO 1629 | chemische Bezeichnung | Handelsname | plastische Eigenschaften | Anwendung | Einsatztemperaturbereich | spezielle Eigenschaften
PTFE | Polytetrafluorethylen | Teflon, Hostaflon, Fluon | Thermoplast | Kugel-Dichtung | -200 °C ... +260 °C | höchste chemische Beständigkeit, keine Aufnahme von Feuchtigkeit, hervorragende Gleiteigenschaft, nicht brennbar, hydrolyse- und witterungsbeständig
R(P)TFE |  |  |  | Kugel-Dichtung |  | Glasfaserverstärktes PTFE höhere Druckbelastbarkeit
TFM1600 |  |  |  | Kugel-Dichtung |  | Modifiziertes PTFE (PTFE & PFA) verminderter Reibungswiederstand / Drehmoment, stabiler gegen Verformung
PVDF | Polyvinylidenfluorid | Solef, Dyflor | Thermoplast | Kugel-Dichtung | -40 °C ... +150 °C | sehr gute chemische und Hydrolysebeständigkeit, hohe Abriebfestigkeit, schwer entflammbar, witterungs- und strahlenbeständig
PCTFE | Polychlortrifluorethylen | Kel-F, Neoflon, Aclar | Thermoplast | Kugel-Dichtung | -240 °C ... +150 °C | sehr gute chemische Beständigkeit, gute Gleiteigenschaften, hohe thermische Belastbarkeit, sehr gute UV-, Witterungs- und Hydrolysebeständigkeit
POM | Polyoxymethylen, Polyacetal | Delrin, Hostaform C, Ultraform | Thermoplast | Kugel-Dichtung | -40 °C ... +100 °C | hohe Festig- und Steifigkeit, gute Kriechfestigkeit,geringe Feuchtigkeitsaufnahme, hydrolysebestän- dig (bis +60 °C)
PEEK | Polyetheretherketon | Victrex, Hostatec | Thermoplast | Kugel-Dichtung | -40 °C ... +260 °C | ausgezeichnete chemische und Hydrolysebeständigkeit, gute Kriechfestigkeit auch bei hohen Temperaturen, sehr guter Verschleißwiderstand bei unterschiedlichen Betriebsbedingungen
PAI | Polyamid | Torlon | Thermoplast | Kugel-Dichtung | -190 °C ... +260 °C | ausgezeichnete Beibehaltung der mechanischen Festigkeit, Steifigkeit und Kriechfestigkeit über einen weiten Temperaturbereich, ausgezeichnetes Reibungs- und Verschleißverhalten, hervorragende UV-Beständigkeit
PI | Polyimid | Vespel | Thermoplast | Kugel-Dichtung | -273 °C ... +255 °C | hohe mechanische Festigkeit, Steifigkeit und Kriechfestigkeit auch bei hohen Temperaturen, gute Verschleißeigenschaften
NBR | Acrylnitril-Butadien-Kautschuk | Perbunan, Chemigum, Hycar, JSR-N, Elaprim, Krynac | Elastomer | Gehäuse- / Schaltwellen-Dichtung | 30 °C ... +100 °C | gute Abriebfestigkeit und mechanische Eigenschaften, niedriger Druckverformungsrest
HNBR | Hydrierter Nitril-Butadien-Kautschuk | Therban, Zetpol | Elastomer | Gehäuse- / Schaltwellen-Dichtung | -35 °C ... +150 °C | ausgezeichnete physikalische Eigenschaften und gute Abriebfestigkeit bei hohen Temperaturen, niedriger Druckverformungsrest, gute Bestän- digkeit gegen Dampf, Sauergas und Ozon
EPDM | Ethylen-Propylen-Kautschuk | Buna AP, Vistalon, Dutral, Keltan, Viton | Elastomer | Gehäuse- / Schaltwellen-Dichtung | -50 °C ... +150 °C | ausgezeichnete Quellbeständigkeit bei Heizwasser und Dampf, sehr gute Ozon-, Alterungs- und Witterungsbeständigkeit
FKM | Fluor-Kautschuk | Tecnoflon, Fluorel | Elastomer | Gehäuse- / Schaltwellen-Dichtung | -25 °C ... +200 °C | gute chemische Stabilität und hohe Temperaturbeständigkeit, ausge- zeichnete Dichtigkeit und niedriger Druckverformungsrest
FFKM | Perfluor-Kautschuk | Kalrez, Chemraz, Parofluor, Isolast, Simriz | Elastomer | Gehäuse- / Schaltwellen-Dichtung | -15 °C ... +300 °C | Elastizität und Dichtungskraft verbunden mit chemischer Trägheit und thermischer Stabilität, hohe Temperaturbelastung-und Chemikalienbeständigkeit
PUR | Polyurethan-Kautschuk | Vulkollan, Desmopan, Moltopren, Elastollan | Elastomer | Gehäuse- / Schaltwellen-Dichtung | -30 °C ... +80 °C | sehr hohe mechanische Festigkeit, extrem verschleißfest, hohe Reißfestigkeit und Schlagzähigkeit, hohe Gasdichtigkeit, sehr gute Ozon-, Alterungs- und Witterungsbeständigkeit